## Tipos de acero
PROPIEDADES MINIMAS A LA TENSION DEL METAL SOLDANTE
# | Electrodo AWS | Fu (KSI) | Fy (KIS) | Fu (MPa) | Fy (Mpa)
1 | E 60 XX | 60 | 50 | 413.688 | 344.74
2 | E 70 XX | 70 | 57 | 482.636 | 393.0036
3 | E 80 XX | 80 | 67 | 551.584 | 461.9516
Mínimo espesor efectivo de garganta para soldaduras acanaladas de penetración parcial (Tabla F.2.10.2-3)
Espesor de la parte más delgada a unir [mm] | Mínimo espesor efectivo de garganta [mm]
Hasta 6,4 inclusive | 3
mayor que 6,4 a 12,7 | 5
mayor que 12,7 a 19,1 | 6
mayor que 19,1 a 38,1 | 8
mayor que 38,1 a 57,2 | 10
mayor que 57,2 a 152,4 | 13
mayor que 152,4 | 16